## Рос
Класс прочности проката стали | Клас або марка сталі | ГОСТ, ДСТУ, НД | Действие | Альтернатива по EN | Стандарт ДСТУ EN | Примечание | id
С235 | С235 | ГОСТ 27772 | Отменено с 01.01.2019 г. | S235JR S235J0 S235J2 | ДСТУ EN 10025-2 | S235JR имеется на складах СМЦ в толщинах 2-40 мм. Другие толщины доступны по заказу из комбинатов S235J0 и S235J2 доступны по заказу из комбинатов | 1
С235 | Ст3кп2 | ДСТУ 2651/ГОСТ 380 ДСТУ 4484/ГОСТ 535 ГОСТ 14637 | Действующий | S235JR S235J0 S235J2 | ДСТУ EN 10025-2 | S235JR имеется на складах СМЦ в толщинах 2-40 мм. Другие толщины доступны по заказу из комбинатов S235J0 и S235J2 доступны по заказу из комбинатов | 2
С245 | С245 | ГОСТ 27772 | Отменено с 01.01.2019 г. | Прямой аналог с таким классом прочности отсутствует (см. примечание) | Прямой аналог с таким классом прочности отсутствует (см. примечание) | Возможно использование стали высшего класса прочности - S275JR / J0 / J2 по стандарту ДСТУ EN 10025-2; S275 N / NL по стандарту ДСТУ EN 10025-3; S275 M / ML по стандарту ДСТУ EN 10025-4. Марки доступны по заказу из комбинатов | 3
С245 | Ст3пс5 | ДСТУ 2651/ГОСТ 380 ДСТУ 4484/ГОСТ 535 ГОСТ 14637 | Действующий | Прямой аналог с таким классом прочности отсутствует (см. примечание) | Прямой аналог с таким классом прочности отсутствует (см. примечание) | Возможно использование стали высшего класса прочности - S275JR / J0 / J2 по стандарту ДСТУ EN 10025-2; S275 N / NL по стандарту ДСТУ EN 10025-3; S275 M / ML по стандарту ДСТУ EN 10025-4. Марки доступны по заказу из комбинатов | 4
С255 | С255 | ГОСТ 27772 | Действующий | Прямой аналог с таким классом прочности отсутствует (см. примечание) | Прямой аналог с таким классом прочности отсутствует (см. примечание) | Возможно использование стали высшего класса прочности - S275JR / J0 / J2 по стандарту ДСТУ EN 10025-2; S275 N / NL по стандарту ДСТУ EN 10025-3; S275 M / ML по стандарту ДСТУ EN 10025-4. Марки доступны по заказу из комбинатов | 5
С255 | Ст3сп5 Ст3Гпс5 Ст3Гсп5 | ДСТУ 2651/ГОСТ 380 ДСТУ 4484/ГОСТ 535 ГОСТ 14637 | Действующий | Прямой аналог с таким классом прочности отсутствует (см. примечание) | Прямой аналог с таким классом прочности отсутствует (см. примечание) | Возможно использование стали высшего класса прочности - S275JR / J0 / J2 по стандарту ДСТУ EN 10025-2; S275 N / NL по стандарту ДСТУ EN 10025-3; S275 M / ML по стандарту ДСТУ EN 10025-4. Марки доступны по заказу из комбинатов | 6
С275 | С275 | ГОСТ 27772 | Отменено с 01.01.2019 г. | S275JR S275J0 S275J2 | ДСТУ EN 10025-2 | Марки доступны по заказу с комбинатов | 7
С275 | С275 | ГОСТ 27772 | Отменено с 01.01.2019 г. | S275N S275NL | ДСТУ EN 10025-3 | Марки доступны по заказу с комбинатов | 8
С275 | С275 | ГОСТ 27772 | Отменено с 01.01.2019 г. | S275M, S275ML | ДСТУ EN 10025-3 | Марки доступны по заказу с комбинатов | 9
С285 | С285 | ГОСТ 27772 | Отменено с 01.01.2019 г. | Прямой аналог с таким классом прочности отсутствует (см. примечание) | Прямой аналог с таким классом прочности отсутствует (см. примечание) | Возможно использование стали высокого класса прочности - S355JR / J0 / J2 по стандарту ДСТУ EN 10025-2; S355 N / NL по стандарту ДСТУ EN 10025-3; S355 M / ML по стандарту ДСТУ EN 10025-4. S355JR имеется на складах СМЦ в толщинах 4-6 мм. S355J2 имеется на складах СМЦ в толщинах 8-100 мм. Другие толщины и марки доступны по заказу из комбинатов | 10
С295 | 09Г2 09Г2С | ГОСТ 19281 | Отменено с 01.01.2019 г. | Прямой аналог с таким классом прочности отсутствует (см. примечание) | Прямой аналог с таким классом прочности отсутствует (см. примечание) | Возможно использование стали высокого класса прочности - S355JR / J0 / J2 по стандарту ДСТУ EN 10025-2; S355 N / NL по стандарту ДСТУ EN 10025-3; S355 M / ML по стандарту ДСТУ EN 10025-4. S355JR имеется на складах СМЦ в толщинах 4-6 мм. S355J2 имеется на складах СМЦ в толщинах 8-100 мм. Другие толщины и марки доступны по заказу из комбинатов | 11
С325 | 09Г2С 14Г2 15ХСНД | ГОСТ 19281 | Отменено с 01.01.2018 г. | Прямий аналог з таким класом міцності відсутній (див. примітку) | Прямий аналог з таким класом міцності відсутній (див. примітку) | Возможно использование стали высокого класса прочности - S355JR / J0 / J2 по стандарту ДСТУ EN 10025-2; S355 N / NL по стандарту ДСТУ EN 10025-3; S355 M / ML по стандарту ДСТУ EN 10025-4. S355JR имеется на складах СМЦ в толщинах 4-6 мм. S355J2 имеется на складах СМЦ в толщинах 8-100 мм. Другие толщины и марки доступны по заказу из комбинатов | 12
С345 | С345 | ГОСТ 27772 | Отменено с 01.01.2019 г. | Прямий аналог з таким класом міцності відсутній (див. примітку) | Прямий аналог з таким класом міцності відсутній (див. примітку) | Возможно использование стали высокого класса прочности - S355JR / J0 / J2 по стандарту ДСТУ EN 10025-2; S355 N / NL по стандарту ДСТУ EN 10025-3; S355 M / ML по стандарту ДСТУ EN 10025-4. S355JR имеется на складах СМЦ в толщинах 4-6 мм. S355J2 имеется на складах СМЦ в толщинах 8-100 мм. Другие толщины и марки доступны по заказу из комбинатов | 13
С345 | 09Г2С 15ХСНД | ГОСТ 19281 | Отменено с 01.01.2019 г. | Прямой аналог с таким классом прочности отсутствует (см. примечание) | Прямой аналог с таким классом прочности отсутствует (см. примечание) | Возможно использование стали высокого класса прочности - S355JR / J0 / J2 по стандарту ДСТУ EN 10025-2; S355 N / NL по стандарту ДСТУ EN 10025-3; S355 M / ML по стандарту ДСТУ EN 10025-4. S355JR имеется на складах СМЦ в толщинах 4-6 мм. S355J2 имеется на складах СМЦ в толщинах 8-100 мм. Другие толщины и марки доступны по заказу из комбинатов | 14
С345 | 09Г2СЮч | ТУ 14-1-5065-2006 | Действующий | Прямой аналог с таким классом прочности отсутствует (см. примечание) | Прямой аналог с таким классом прочности отсутствует (см. примечание) | Возможно использование стали высокого класса прочности - S355JR / J0 / J2 по стандарту ДСТУ EN 10025-2; S355 N / NL по стандарту ДСТУ EN 10025-3; S355 M / ML по стандарту ДСТУ EN 10025-4. S355JR имеется на складах СМЦ в толщинах 4-6 мм. S355J2 имеется на складах СМЦ в толщинах 8-100 мм. Другие толщины и марки доступны по заказу из комбинатов | 15
С345К | С345К | ГОСТ 27772 | Отменено с 01.01.2019 г. | Прямой аналог с таким классом прочности отсутствует (см. примечание) | Прямой аналог с таким классом прочности отсутствует (см. примечание) | Возможно использование стали высокого класса прочности - S355JR / J0 / J2 по стандарту ДСТУ EN 10025-2; S355 N / NL по стандарту ДСТУ EN 10025-3; S355 M / ML по стандарту ДСТУ EN 10025-4. S355JR имеется на складах СМЦ в толщинах 4-6 мм. S355J2 имеется на складах СМЦ в толщинах 8-100 мм. Другие толщины и марки доступны по заказу из комбинатов | 16
С345К | 10ХНДП | ГОСТ 19281 | Отменено з 01.01.2018 г. | Прямой аналог с таким классом прочности отсутствует (см. примечание) | Прямой аналог с таким классом прочности отсутствует (см. примечание) | Возможно использование стали высокого класса прочности - S355JR / J0 / J2 по стандарту ДСТУ EN 10025-2; S355 N / NL по стандарту ДСТУ EN 10025-3; S355 M / ML по стандарту ДСТУ EN 10025-4. S355JR имеется на складах СМЦ в толщинах 4-6 мм. S355J2 имеется на складах СМЦ в толщинах 8-100 мм. Другие толщины и марки доступны по заказу из комбинатов | 17
C355 | 09Г2СЮч | ТУ 14-1-5065-2006 | Действующий | S355J2 S355K2 S355N S355NL S355M S355ML | ДСТУ EN 10025-2 ДСТУ EN 10025-3 ДСТУ EN 10025-4 | S355J2 наявна на складах СМЦ в товщинах 8-100 мм. Інші товщини та марки доступні за замовленням з комбінатів | 18
C355 | 06ГБ-355 06ГБД-355 | ТУ У 27.1-05416923-085-2006 | Отменено с 20.06.2016 г. | S355J2 S355K2 S355N S355NL S355M S355ML | ДСТУ EN 10025-2 ДСТУ EN 10025-3 ДСТУ EN 10025-4 | S355J2 имеется на складах СМЦ в толщинах 8-100 мм. Другие толщины и марки доступны по заказу из комбинатов | 19
C355 | 06Г2БДП | ТУ У 27.1-05416923-078-2005 | Отменено с 20.06.2016 г. | S355J2 S355K2 S355N S355NL S355M S355ML | ДСТУ EN 10025-2 ДСТУ EN 10025-3 ДСТУ EN 10025-4 | S355J2 имеется на складах СМЦ в толщинах 8-100 мм. Другие толщины и марки доступны по заказу из комбинатов | 20
C375 | C375 | ГОСТ 27772 | Отменено с 01.01.2019 г. | Прямой аналог с таким классом прочности отсутствует (см. примечание) | Прямой аналог с таким классом прочности отсутствует (см. примечание) | Возможно использование стали высокого класса прочности - S420 N / NL по стандарту ДСТУ EN 10025-3; S420 M / ML по стандарту ДСТУ EN 10025-4. Марки доступны по заказу из комбинатов | 21
C390 | C390 | ГОСТ 27772 | Отменено с 01.01.2019 г. | Прямой аналог с таким классом прочности отсутствует (см. примечание) | Прямой аналог с таким классом прочности отсутствует (см. примечание) | Возможно использование стали высокого класса прочности - S420 N / NL по стандарту ДСТУ EN 10025-3; S420 M / ML по стандарту ДСТУ EN 10025-4. Марки доступны по заказу из комбинатов | 22
C390 | 14Г2АФ 15Г2СФ 10ХСНД | ГОСТ 19281 | Отменено с 01.01.2018 г. | Прямой аналог с таким классом прочности отсутствует (см. примечание) | Прямой аналог с таким классом прочности отсутствует (см. примечание) | Возможно использование стали высокого класса прочности - S420 N / NL по стандарту ДСТУ EN 10025-3; S420 M / ML по стандарту ДСТУ EN 10025-4. Марки доступны по заказу из комбинатов | 23
C390 | 09Г2СЮч-У 09ХГ2СЮч-У | ТУ 14-1-5065-2006 | Действующий | Прямой аналог с таким классом прочности отсутствует (см. примечание) | Прямой аналог с таким классом прочности отсутствует (см. примечание) | Возможно использование стали высокого класса прочности - S420 N / NL по стандарту ДСТУ EN 10025-3; S420 M / ML по стандарту ДСТУ EN 10025-4. Марки доступны по заказу из комбинатов | 24
C390 | 06ГБ-390 06ГБД-390 | ТУ У 27.1-05416923-085-2006 | Отменено с 31.12.2016 г. | Прямой аналог с таким классом прочности отсутствует (см. примечание) | Прямой аналог с таким классом прочности отсутствует (см. примечание) | Возможно использование стали высокого класса прочности - S420 N / NL по стандарту ДСТУ EN 10025-3; S420 M / ML по стандарту ДСТУ EN 10025-4. Марки доступны по заказу из комбинатов | 25
C390 | 06Г2БДП | ТУ У 27.1-05416923-078-2005 | Отменено с 20.06.2016 г. | Прямой аналог с таким классом прочности отсутствует (см. примечание) | Прямой аналог с таким классом прочности отсутствует (см. примечание) | Возможно использование стали высокого класса прочности - S420 N / NL по стандарту ДСТУ EN 10025-3; S420 M / ML по стандарту ДСТУ EN 10025-4. Марки доступны по заказу из комбинатов | 26
С390К | С390К | ГОСТ 27772 | Отменено с 01.01.2019 г. | Прямой аналог с таким классом прочности отсутствует (см. примечание) | Прямой аналог с таким классом прочности отсутствует (см. примечание) | Возможно использование стали высокого класса прочности - S420 N / NL по стандарту ДСТУ EN 10025-3; S420 M / ML по стандарту ДСТУ EN 10025-4. Марки доступны по заказу из комбинатов | 27
С390К | 15Г2АФДпс (С390К) | ГОСТ 19281 | Отменено с 01.01.2018 г. | Прямой аналог с таким классом прочности отсутствует (см. примечание) | Прямой аналог с таким классом прочности отсутствует (см. примечание) | Возможно использование стали высокого класса прочности - S420 N / NL по стандарту ДСТУ EN 10025-3; S420 M / ML по стандарту ДСТУ EN 10025-4. Марки доступны по заказу из комбинатов | 28
С420 | 09Г2СЮч-У | ТУ 14-1-5065-2006 | Действующий | S420N S420NL S420M S420ML | ДСТУ EN 10025-3 ДСТУ EN 10025-4 | Марки доступны по заказу с комбинатов | 29
C440 | C440 | ГОСТ 27772 | Отменено с 01.01.2019 г. | Прямой аналог с таким классом прочности отсутствует (см. примечание) | Прямой аналог с таким классом прочности отсутствует (см. примечание) | Возможно использование стали высокого класса прочности - S460 N / NL по стандарту ДСТУ EN 10025-3; S460 M / ML по стандарту ДСТУ EN 10025-4. Марки доступны по заказу из комбинатов | 30
C440 | 09Г2СЮч-У 09ХГ2СЮч-У | ТУ 14-1-5065-2006 | Действующий | Прямой аналог с таким классом прочности отсутствует (см. примечание) | Прямой аналог с таким классом прочности отсутствует (см. примечание) | Возможно использование стали высокого класса прочности - S460 N / NL по стандарту ДСТУ EN 10025-3; S460 M / ML по стандарту ДСТУ EN 10025-4. Марки доступны по заказу из комбинатов | 31
C440 | 06Г2Б 06Г2БД-440 | ТУ У 27.1-05416923-085-2006 | Отменено с 31.12.2016 г. | Прямой аналог с таким классом прочности отсутствует (см. примечание) | Прямой аналог с таким классом прочности отсутствует (см. примечание) | Возможно использование стали высокого класса прочности - S460 N / NL по стандарту ДСТУ EN 10025-3; S460 M / ML по стандарту ДСТУ EN 10025-4. Марки доступны по заказу из комбинатов | 32
C440 | 06Г2БДП | ТУ У 27.1-05416923-078-2005 | Отменено с 20.06.2016 г. | Прямой аналог с таким классом прочности отсутствует (см. примечание) | Прямой аналог с таким классом прочности отсутствует (см. примечание) | Возможно использование стали высокого класса прочности - S460 N / NL по стандарту ДСТУ EN 10025-3; S460 M / ML по стандарту ДСТУ EN 10025-4. Марки доступны по заказу из комбинатов | 33
С460 | 06Г2Б | ТУ У 27.1-05416923-085-2006 | Отменено с 20.06.2016 г. | S460N S460NL S460M S460ML | ДСТУ EN 10025-3 ДСТУ EN 10025-4 | Марки доступны по заказу с комбинатов | 34
С460 | 09ХГ2СЮч-У | ТУ 14-1-5065-2006 | Действующий | S460N S460NL S460M S460ML | ДСТУ EN 10025-3 ДСТУ EN 10025-4 | Марки доступны по заказу с комбинатов | 35
С490 | 06Г2Б 06Г2БД-490 | ТУ У 27.1-05416923-085-2006 | Отменено с 20.06.2016 г. | Прямой аналог с таким классом прочности отсутствует (см. примечание) | Прямой аналог с таким классом прочности отсутствует (см. примечание) | Возможно использование стали высокого класса прочности - S500Q, S500QL или выше по стандарту ДСТУ EN 10025-6. Марки доступны по заказу из комбинатов (сейчас серийно регулярно выпускаются марки S690Q, S690QL) | 36
С490 | 06Г2БДП | ТУ У 27.1-05416923-078-2005 | Отменено с 20.06.2016 г. | Прямой аналог с таким классом прочности отсутствует (см. примечание) | Прямой аналог с таким классом прочности отсутствует (см. примечание) | Возможно использование стали высокого класса прочности - S500Q, S500QL или выше по стандарту ДСТУ EN 10025-6. Марки доступны по заказу из комбинатов (сейчас серийно регулярно выпускаются марки S690Q, S690QL) | 37
С500 | S500Q S500QL | ДСТУ EN 10025-6 | Действующий | S500Q S500QL | ДСТУ EN 10025-6 | Другие марки ДБН В.2.6.-198: 2014 для данного класса не оговаривает. Марки доступны по заказу из комбинатов (сейчас серийно регулярно выпускаются марки S690Q, S690QL) | 38
С590 | С590 | ГОСТ 27772 | Отменено с 01.01.2019 г. | Прямой аналог с таким классом прочности отсутствует (см. примечание) | Прямой аналог с таким классом прочности отсутствует (см. примечание) | Возможно использование стали высокого класса прочности - S620Q, S620QL или выше по стандарту ДСТУ EN 10025-6. Марки доступны по заказу из комбинатов (сейчас серийно регулярно выпускаются марки S690Q, S690QL) | 39
С590 | 09ХГ2СЮч-У | ТУ 14-1-5065-2006 | Действующий | Прямой аналог с таким классом прочности отсутствует (см. примечание) | Прямой аналог с таким классом прочности отсутствует (см. примечание) | Возможно использование стали высокого класса прочности - S620Q, S620QL или выше по стандарту ДСТУ EN 10025-6. Марки доступны по заказу из комбинатов (сейчас серийно регулярно выпускаются марки S690Q, S690QL) | 40
С590 | 12Г2СМФ | ТУ 14-1-1308-75 | Действие неизвестно, продукция не производится | Прямой аналог с таким классом прочности отсутствует (см. примечание) | Прямой аналог с таким классом прочности отсутствует (см. примечание) | Возможно использование стали высокого класса прочности - S620Q, S620QL или выше по стандарту ДСТУ EN 10025-6. Марки доступны по заказу из комбинатов (сейчас серийно регулярно выпускаются марки S690Q, S690QL) | 41
С590 | 12ХН2МД | ТУ 14-1-5148-92 | Чинність невідома, продукція не виробляється | Прямой аналог с таким классом прочности отсутствует (см. примечание) | Прямой аналог с таким классом прочности отсутствует (см. примечание) | Возможно использование стали высокого класса прочности - S620Q, S620QL или выше по стандарту ДСТУ EN 10025-6. Марки доступны по заказу из комбинатов (сейчас серийно регулярно выпускаются марки S690Q, S690QL) | 42
С590К | С590К | ГОСТ 27772 | Отменено с 01.01.2019 г. | Прямой аналог с таким классом прочности отсутствует (см. примечание) | Прямой аналог с таким классом прочности отсутствует (см. примечание) | Можливе використання сталі вищого класу міцності – S620Q, S620QL або вище за стандартом ДСТУ EN 10025-6. Марки доступні за замовленням з комбінатів (зараз серійно регулярно випускаються марки S690Q, S690QL) | 43
С590К | 12ГН2МФАЮ | ТУ 14-1-1772-76 | Отменено, дата отмены неизвестна | Прямой аналог с таким классом прочности отсутствует (см. примечание) | Прямой аналог с таким классом прочности отсутствует (см. примечание) | Возможно использование стали высокого класса прочности - S620Q, S620QL или выше по стандарту ДСТУ EN 10025-6. Марки доступны по заказу из комбинатов (сейчас серийно регулярно выпускаются марки S690Q, S690QL) | 44
С620 | S620Q S620QL | ДСТУ EN 10025-6 | Действующий | S620Q S620QL | ДСТУ EN 10025-6 | Другие марки ДБН В.2.6.-198: 2014 для данного класса не оговаривает. Марки доступны по заказу из комбинатов (сейчас серийно регулярно выпускаются марки S690Q, S690QL) | 45

## Укр
Клас міцності прокату сталі | Клас або марка сталі | ГОСТ, ДСТУ, НД | Чинність | Альтернатива за EN | Стандарт ДСТУ EN | Примітка | id
С235 | С235 | ГОСТ 27772 | Скасовано з 01.01.2019 р. | S235JR S235J0 S235J2 | ДСТУ EN 10025-2 | S235JR наявна на складах СМЦ в товщинах 2-40 мм. Інші товщини доступні за замовленням з комбінатів S235J0 та S235J2 доступні за замовленням з комбінатів | 1
С235 | Ст3кп2 | ДСТУ 2651/ГОСТ 380 ДСТУ 4484/ГОСТ 535 ГОСТ 14637 | Чинний | S235JR S235J0 S235J2 | ДСТУ EN 10025-2 | S235JR наявна на складах СМЦ в товщинах 2-40 мм. Інші товщини доступні за замовленням з комбінатів S235J0 та S235J2 доступні за замовленням з комбінатів | 2
С245 | С245 | ГОСТ 27772 | Скасовано з 01.01.2019 р. | Прямий аналог з таким класом міцності відсутній (див. примітку) | Прямий аналог з таким класом міцності відсутній (див. примітку) | Можливе використання сталі вищого класу міцності – S275JR/J0/J2 за стандартом ДСТУ EN 10025-2; S275 N/NL за стандартом ДСТУ EN 10025-3; S275 M/ML за стандартом ДСТУ EN 10025-4. Марки доступні за замовленням з комбінатів | 3
С245 | Ст3пс5 | ДСТУ 2651/ГОСТ 380 ДСТУ 4484/ГОСТ 535 ГОСТ 14637 | Чинний | Прямий аналог з таким класом міцності відсутній (див. примітку) | Прямий аналог з таким класом міцності відсутній (див. примітку) | Можливе використання сталі вищого класу міцності – S275JR/J0/J2 за стандартом ДСТУ EN 10025-2; S275 N/NL за стандартом ДСТУ EN 10025-3; S275 M/ML за стандартом ДСТУ EN 10025-4. Марки доступні за замовленням з комбінатів | 4
С255 | С255 | ГОСТ 27772 | Чинний | Прямий аналог з таким класом міцності відсутній (див. примітку) | Прямий аналог з таким класом міцності відсутній (див. примітку) | Можливе використання сталі вищого класу міцності – S275JR/J0/J2 за стандартом ДСТУ EN 10025-2; S275 N/NL за стандартом ДСТУ EN 10025-3; S275 M/ML за стандартом ДСТУ EN 10025-4. Марки доступні за замовленням з комбінатів | 5
С255 | Ст3сп5 Ст3Гпс5 Ст3Гсп5 | ДСТУ 2651/ГОСТ 380 ДСТУ 4484/ГОСТ 535 ГОСТ 14637 | Чинний | Прямий аналог з таким класом міцності відсутній (див. примітку) | Прямий аналог з таким класом міцності відсутній (див. примітку) | Можливе використання сталі вищого класу міцності – S275JR/J0/J2 за стандартом ДСТУ EN 10025-2; S275 N/NL за стандартом ДСТУ EN 10025-3; S275 M/ML за стандартом ДСТУ EN 10025-4. Марки доступні за замовленням з комбінатів | 6
С275 | С275 | ГОСТ 27772 | Скасовано з 01.01.2019 р. | S275JR S275J0 S275J2 | ДСТУ EN 10025-2 | Марки доступні за замовленням з комбінатів | 7
С275 | С275 | ГОСТ 27772 | Скасовано з 01.01.2019 р. | S275N S275NL | ДСТУ EN 10025-3 | Марки доступні за замовленням з комбінатів | 8
С275 | С275 | ГОСТ 27772 | Скасовано з 01.01.2019 р. | S275M, S275ML | ДСТУ EN 10025-3 | Марки доступні за замовленням з комбінатів | 9
С285 | С285 | ГОСТ 27772 | Скасовано з 01.01.2019 р. | Прямий аналог з таким класом міцності відсутній (див. примітку) | Прямий аналог з таким класом міцності відсутній (див. примітку) | Можливе використання сталі вищого класу міцності – S355JR/J0/J2 за стандартом ДСТУ EN 10025-2; S355 N/NL за стандартом ДСТУ EN 10025-3; S355 M/ML за стандартом ДСТУ EN 10025-4. S355JR наявна на складах СМЦ в товщинах 4-6 мм. S355J2 наявна на складах СМЦ в товщинах 8-100 мм. Інші товщини та марки доступні за замовленням з комбінатів | 10
С295 | 09Г2 09Г2С | ГОСТ 19281 | Скасовано з 01.01.2018 р. | Прямий аналог з таким класом міцності відсутній (див. примітку) | Прямий аналог з таким класом міцності відсутній (див. примітку) | Можливе використання сталі вищого класу міцності – S355JR/J0/J2 за стандартом ДСТУ EN 10025-2; S355 N/NL за стандартом ДСТУ EN 10025-3; S355 M/ML за стандартом ДСТУ EN 10025-4. S355JR наявна на складах СМЦ в товщинах 4-6 мм. S355J2 наявна на складах СМЦ в товщинах 8-100 мм. Інші товщини та марки доступні за замовленням з комбінатів | 11
С325 | 09Г2С 14Г2 15ХСНД | ГОСТ 19281 | Скасований з 01.01.2018 р. | Прямий аналог з таким класом міцності відсутній (див. примітку) | Прямий аналог з таким класом міцності відсутній (див. примітку) | Можливе використання сталі вищого класу міцності – S355JR/J0/J2 за стандартом ДСТУ EN 10025-2; S355 N/NL за стандартом ДСТУ EN 10025-3; S355 M/ML за стандартом ДСТУ EN 10025-4. S355JR наявна на складах СМЦ в товщинах 4-6 мм. S355J2 наявна на складах СМЦ в товщинах 8-100 мм. Інші товщини та марки доступні за замовленням з комбінатів | 12
С345 | С345 | ГОСТ 27772 | Скасовано з 01.01.2019 р. | Прямий аналог з таким класом міцності відсутній (див. примітку) | Прямий аналог з таким класом міцності відсутній (див. примітку) | Можливе використання сталі вищого класу міцності – S355JR/J0/J2 за стандартом ДСТУ EN 10025-2; S355 N/NL за стандартом ДСТУ EN 10025-3; S355 M/ML за стандартом ДСТУ EN 10025-4. S355JR наявна на складах СМЦ в товщинах 4-6 мм. S355J2 наявна на складах СМЦ в товщинах 8-100 мм. Інші товщини та марки доступні за замовленням з комбінатів | 13
С345 | 09Г2С 15ХСНД | ГОСТ 19281 | Скасовано з 01.01.2018 р. | Прямий аналог з таким класом міцності відсутній (див. примітку) | Прямий аналог з таким класом міцності відсутній (див. примітку) | Можливе використання сталі вищого класу міцності – S355JR/J0/J2 за стандартом ДСТУ EN 10025-2; S355 N/NL за стандартом ДСТУ EN 10025-3; S355 M/ML за стандартом ДСТУ EN 10025-4. S355JR наявна на складах СМЦ в товщинах 4-6 мм. S355J2 наявна на складах СМЦ в товщинах 8-100 мм. Інші товщини та марки доступні за замовленням з комбінатів | 14
С345 | 09Г2СЮч | ТУ 14-1-5065-2006 | Чинний | Прямий аналог з таким класом міцності відсутній (див. примітку) | Прямий аналог з таким класом міцності відсутній (див. примітку) | Можливе використання сталі вищого класу міцності – S355JR/J0/J2 за стандартом ДСТУ EN 10025-2; S355 N/NL за стандартом ДСТУ EN 10025-3; S355 M/ML за стандартом ДСТУ EN 10025-4. S355JR наявна на складах СМЦ в товщинах 4-6 мм. S355J2 наявна на складах СМЦ в товщинах 8-100 мм. Інші товщини та марки доступні за замовленням з комбінатів | 15
С345К | С345К | ГОСТ 27772 | Скасовано з 01.01.2019 р. | Прямий аналог з таким класом міцності відсутній (див. примітку) | Прямий аналог з таким класом міцності відсутній (див. примітку) | Можливе використання сталі вищого класу міцності – S355JR/J0/J2 за стандартом ДСТУ EN 10025-2; S355 N/NL за стандартом ДСТУ EN 10025-3; S355 M/ML за стандартом ДСТУ EN 10025-4. S355JR наявна на складах СМЦ в товщинах 4-6 мм. S355J2 наявна на складах СМЦ в товщинах 8-100 мм. Інші товщини та марки доступні за замовленням з комбінатів | 16
С345К | 10ХНДП | ГОСТ 19281 | Скасовано з 01.01.2018 р. | Прямий аналог з таким класом міцності відсутній (див. примітку) | Прямий аналог з таким класом міцності відсутній (див. примітку) | Можливе використання сталі вищого класу міцності – S355JR/J0/J2 за стандартом ДСТУ EN 10025-2; S355 N/NL за стандартом ДСТУ EN 10025-3; S355 M/ML за стандартом ДСТУ EN 10025-4. S355JR наявна на складах СМЦ в товщинах 4-6 мм. S355J2 наявна на складах СМЦ в товщинах 8-100 мм. Інші товщини та марки доступні за замовленням з комбінатів | 17
C355 | 09Г2СЮч | ТУ 14-1-5065-2006 | Чинний | S355J2 S355K2 S355N S355NL S355M S355ML | ДСТУ EN 10025-2 ДСТУ EN 10025-3 ДСТУ EN 10025-4 | S355J2 наявна на складах СМЦ в товщинах 8-100 мм. Інші товщини та марки доступні за замовленням з комбінатів | 18
C355 | 06ГБ-355 06ГБД-355 | ТУ У 27.1-05416923-085-2006 | Скасовано з 20.06.2016 р. | S355J2 S355K2 S355N S355NL S355M S355ML | ДСТУ EN 10025-2 ДСТУ EN 10025-3 ДСТУ EN 10025-4 | S355J2 наявна на складах СМЦ в товщинах 8-100 мм. Інші товщини та марки доступні за замовленням з комбінатів | 19
C355 | 06Г2БДП | ТУ У 27.1-05416923-078-2005 | Скасовано з 20.06.2016 р. | S355J2 S355K2 S355N S355NL S355M S355ML | ДСТУ EN 10025-2 ДСТУ EN 10025-3 ДСТУ EN 10025-4 | S355J2 наявна на складах СМЦ в товщинах 8-100 мм. Інші товщини та марки доступні за замовленням з комбінатів | 20
C375 | C375 | ГОСТ 27772 | Скасовано з 01.01.2019 р. | Прямий аналог з таким класом міцності відсутній (см. примітку) | Прямий аналог з таким класом міцності відсутній (см. примітку) | Можливе використання сталі вищого класу міцності – S420 N/NL за стандартом ДСТУ EN 10025-3; S420 M/ML за стандартом ДСТУ EN 10025-4. Марки доступні за замовленням з комбінатів | 21
C390 | C390 | ГОСТ 27772 | Скасовано з 01.01.2019 р. | Прямий аналог з таким класом міцності відсутній (см. примітку) | Прямий аналог з таким класом міцності відсутній (см. примітку) | Можливе використання сталі вищого класу міцності – S420 N/NL за стандартом ДСТУ EN 10025-3; S420 M/ML за стандартом ДСТУ EN 10025-4. Марки доступні за замовленням з комбінатів | 22
C390 | 14Г2АФ 15Г2СФ 10ХСНД | ГОСТ 19281 | Скасовано з 01.01.2018 р. | Прямий аналог з таким класом міцності відсутній (см. примітку) | Прямий аналог з таким класом міцності відсутній (см. примітку) | Можливе використання сталі вищого класу міцності – S420 N/NL за стандартом ДСТУ EN 10025-3; S420 M/ML за стандартом ДСТУ EN 10025-4. Марки доступні за замовленням з комбінатів | 23
C390 | 09Г2СЮч-У 09ХГ2СЮч-У | ТУ 14-1-5065-2006 | Чинний | Прямий аналог з таким класом міцності відсутній (см. примітку) | Прямий аналог з таким класом міцності відсутній (см. примітку) | Можливе використання сталі вищого класу міцності – S420 N/NL за стандартом ДСТУ EN 10025-3; S420 M/ML за стандартом ДСТУ EN 10025-4. Марки доступні за замовленням з комбінатів | 24
C390 | 06ГБ-390 06ГБД-390 | ТУ У 27.1-05416923-085-2006 | Скасовано з 31.12.2016 р. | Прямий аналог з таким класом міцності відсутній (см. примітку) | Прямий аналог з таким класом міцності відсутній (см. примітку) | Можливе використання сталі вищого класу міцності – S420 N/NL за стандартом ДСТУ EN 10025-3; S420 M/ML за стандартом ДСТУ EN 10025-4. Марки доступні за замовленням з комбінатів | 25
C390 | 06Г2БДП | ТУ У 27.1-05416923-078-2005 | Скасовано з 20.06.2016 р. | Прямий аналог з таким класом міцності відсутній (см. примітку) | Прямий аналог з таким класом міцності відсутній (см. примітку) | Можливе використання сталі вищого класу міцності – S420 N/NL за стандартом ДСТУ EN 10025-3; S420 M/ML за стандартом ДСТУ EN 10025-4. Марки доступні за замовленням з комбінатів | 26
С390К | С390К | ГОСТ 27772 | Скасовано з 01.01.2019 р. | Прямий аналог з таким класом міцності відсутній (см. примітку) | Прямий аналог з таким класом міцності відсутній (см. примітку) | Можливе використання сталі вищого класу міцності – S420 N/NL за стандартом ДСТУ EN 10025-3; S420 M/ML за стандартом ДСТУ EN 10025-4. Марки доступні за замовленням з комбінатів | 27
С390К | 15Г2АФДпс (С390К) | ГОСТ 19281 | Скасовано з 01.01.2018 р. | Прямий аналог з таким класом міцності відсутній (см. примітку) | Прямий аналог з таким класом міцності відсутній (см. примітку) | Можливе використання сталі вищого класу міцності – S420 N/NL за стандартом ДСТУ EN 10025-3; S420 M/ML за стандартом ДСТУ EN 10025-4. Марки доступні за замовленням з комбінатів | 28
С420 | 09Г2СЮч-У | ТУ 14-1-5065-2006 | Чинний | S420N S420NL S420M S420ML | ДСТУ EN 10025-3 ДСТУ EN 10025-4 | Марки доступні за замовленням з комбінатів | 29
C440 | C440 | ГОСТ 27772 | Скасовано з 01.01.2019 р. | Прямий аналог з таким класом міцності відсутній (см. примітку) | Прямий аналог з таким класом міцності відсутній (см. примітку) | Можливе використання сталі вищого класу міцності – S460 N/NL за стандартом ДСТУ EN 10025-3; S460 M/ML за стандартом ДСТУ EN 10025-4. Марки доступні за замовленням з комбінатів | 30
C440 | 09Г2СЮч-У 09ХГ2СЮч-У | ТУ 14-1-5065-2006 | Чинний | Прямий аналог з таким класом міцності відсутній (см. примітку) | Прямий аналог з таким класом міцності відсутній (см. примітку) | Можливе використання сталі вищого класу міцності – S460 N/NL за стандартом ДСТУ EN 10025-3; S460 M/ML за стандартом ДСТУ EN 10025-4. Марки доступні за замовленням з комбінатів | 31
C440 | 06Г2Б 06Г2БД-440 | ТУ У 27.1-05416923-085-2006 | Скасовано з 31.12.2016 р. | Прямий аналог з таким класом міцності відсутній (см. примітку) | Прямий аналог з таким класом міцності відсутній (см. примітку) | Можливе використання сталі вищого класу міцності – S460 N/NL за стандартом ДСТУ EN 10025-3; S460 M/ML за стандартом ДСТУ EN 10025-4. Марки доступні за замовленням з комбінатів | 32
C440 | 06Г2БДП | ТУ У 27.1-05416923-078-2005 | Скасовано з 20.06.2016 р. | Прямий аналог з таким класом міцності відсутній (см. примітку) | Прямий аналог з таким класом міцності відсутній (см. примітку) | Можливе використання сталі вищого класу міцності – S460 N/NL за стандартом ДСТУ EN 10025-3; S460 M/ML за стандартом ДСТУ EN 10025-4. Марки доступні за замовленням з комбінатів | 33
С460 | 06Г2Б | ТУ У 27.1-05416923-085-2006 | Скасовано з 20.06.2016 р. | S460N S460NL S460M S460ML | ДСТУ EN 10025-3 ДСТУ EN 10025-4 | Марки доступні за замовленням з комбінатів | 34
С460 | 09ХГ2СЮч-У | ТУ 14-1-5065-2006 | Чинний | S460N S460NL S460M S460ML | ДСТУ EN 10025-3 ДСТУ EN 10025-4 | Марки доступні за замовленням з комбінатів | 35
С490 | 06Г2Б 06Г2БД-490 | ТУ У 27.1-05416923-085-2006 | Скасовано з 20.06.2016 р. | Прямий аналог з таким класом міцності відсутній (см. примітку) | Прямий аналог з таким класом міцності відсутній (см. примітку) | Можливе використання сталі вищого класу міцності – S500Q, S500QL або вище за стандартом ДСТУ EN 10025-6. Марки доступні за замовленням з комбінатів (зараз серійно регулярно випускаються марки S690Q, S690QL) | 36
С490 | 06Г2БДП | ТУ У 27.1-05416923-078-2005 | Скасовано з 20.06.2016 р. | Прямий аналог з таким класом міцності відсутній (см. примітку) | Прямий аналог з таким класом міцності відсутній (см. примітку) | Можливе використання сталі вищого класу міцності – S500Q, S500QL або вище за стандартом ДСТУ EN 10025-6. Марки доступні за замовленням з комбінатів (зараз серійно регулярно випускаються марки S690Q, S690QL) | 37
С500 | S500Q S500QL | ДСТУ EN 10025-6 | Чинний | S500Q S500QL | ДСТУ EN 10025-6 | Інші марки ДБН В.2.6.-198:2014 для даного класу не оговорює. Марки доступні за замовленням з комбінатів (зараз серійно регулярно випускаються марки S690Q, S690QL) | 38
С590 | С590 | ГОСТ 27772 | Скасовано з 01.01.2019 р. | Прямий аналог з таким класом міцності відсутній (см. примітку) | Прямий аналог з таким класом міцності відсутній (см. примітку) | Можливе використання сталі вищого класу міцності – S620Q, S620QL або вище за стандартом ДСТУ EN 10025-6. Марки доступні за замовленням з комбінатів (зараз серійно регулярно випускаються марки S690Q, S690QL) | 39
С590 | 09ХГ2СЮч-У | ТУ 14-1-5065-2006 | Чинний | Прямий аналог з таким класом міцності відсутній (см. примітку) | Прямий аналог з таким класом міцності відсутній (см. примітку) | Можливе використання сталі вищого класу міцності – S620Q, S620QL або вище за стандартом ДСТУ EN 10025-6. Марки доступні за замовленням з комбінатів (зараз серійно регулярно випускаються марки S690Q, S690QL) | 40
С590 | 12Г2СМФ | ТУ 14-1-1308-75 | Чинність невідома, продукція не виробляється | Прямий аналог з таким класом міцності відсутній (см. примітку) | Прямий аналог з таким класом міцності відсутній (см. примітку) | Можливе використання сталі вищого класу міцності – S620Q, S620QL або вище за стандартом ДСТУ EN 10025-6. Марки доступні за замовленням з комбінатів (зараз серійно регулярно випускаються марки S690Q, S690QL) | 41
С590 | 12ХН2МД | ТУ 14-1-5148-92 | Чинність невідома, продукція не виробляється | Прямий аналог з таким класом міцності відсутній (см. примітку) | Прямий аналог з таким класом міцності відсутній (см. примітку) | Можливе використання сталі вищого класу міцності – S620Q, S620QL або вище за стандартом ДСТУ EN 10025-6. Марки доступні за замовленням з комбінатів (зараз серійно регулярно випускаються марки S690Q, S690QL) | 42
С590К | С590К | ГОСТ 27772 | Скасовано з 01.01.2019 р. | Прямий аналог з таким класом міцності відсутній (см. примітку) | Прямий аналог з таким класом міцності відсутній (см. примітку) | Можливе використання сталі вищого класу міцності – S620Q, S620QL або вище за стандартом ДСТУ EN 10025-6. Марки доступні за замовленням з комбінатів (зараз серійно регулярно випускаються марки S690Q, S690QL) | 43
С590К | 12ГН2МФАЮ | ТУ 14-1-1772-76 | Скасовано, дата скасування невідома | Прямий аналог з таким класом міцності відсутній (см. примітку) | Прямий аналог з таким класом міцності відсутній (см. примітку) | Можливе використання сталі вищого класу міцності – S620Q, S620QL або вище за стандартом ДСТУ EN 10025-6. Марки доступні за замовленням з комбінатів (зараз серійно регулярно випускаються марки S690Q, S690QL) | 44
С620 | S620Q S620QL | ДСТУ EN 10025-6 | Чинний | S620Q S620QL | ДСТУ EN 10025-6 | Інші марки ДБН В.2.6.-198:2014 для даного класу не оговорює. Марки доступні за замовленням з комбінатів (зараз серійно регулярно випускаються марки S690Q, S690QL) | 45